## ТЗ
Признаки | [15 empty] | Результаты
Объект | № объекта | Прекурсор | Растворитель | t, °C | t, ч | pH | HNO3 | CH3COOH | HCl | H2SO4 | A2(C), ат. % | A1(O), ат. % | A2(O), ат. % | A1(Fe), ат. % | A2(Fe), ат. % | Фазовый состав
FeBTC-1 | 1 | 11 | 21 | 150 | 8 | 1.5 | 31 | 0 | 0 | 0 | 69.7 | 25.92 | 26.97 | 3.85 | 3.25 | 41
FeBTC-2 | 2 | 12 | 22 | 24 | 24 | 6 | 0 | 0 | 0 | 0 | [5 empty] | 41
FeBTC-3 | 3 | 12 | 22 | 24 | 24 | 5 | 0 | 0 | 0 | 0 | 66.57 | 21.47 | 27.95 | 10.51 | 5.46 | 41
FeBTC-4 | 4 | 13 | 22 | 24 | 24 | 5.7 | 0 | 31 | 0 | 0 | [5 empty] | 41
FeBTC-5 | 5 | 13 | 22 | 24 | 24 | 9.4 | 0 | 0 | 0 | 0 | [5 empty] | 42
FeBTC-6 | 6 | 13 | 22 | 24 | 24 | 5.7 | 0 | 0 | 0 | 0 | [5 empty] | 41
FeBTC-7 | 7 | 13 | 22 | 24 | 24 | 5.3 | 0 | 0 | 31 | 0 | [5 empty] | 41
FeBTC-8 | 8 | 12 | 22 | 24 | 24 | 2.5 | 0 | 0 | 0 | 31 | [5 empty] | 43
FeBTC-9 | 9 | 12 | 22 | 24 | 24 | 5.5 | 0 | 0 | 0 | 31 | [5 empty] | 41
FeBTC-10 | 10 | 12 | 22 | 120 | 24 | 5 | 0 | 0 | 0 | 0 | [5 empty] | 41

## Обозначения
Величины | Пояснение | Код | Обозначение
pH | водородный показатель реакционной среды в момент полного осаждения продукта | 0 | Реагент не добавлялся
t1 | температура выделения гостевых молекул | от 1 до 10 | № объекта
DH1 | энтальпия выделения гостевых молекул | 11 | Fe(NO3)3*9H2O
t2 | Температура разложения объекта | 12 | FeSO4*7H2O
DH2 | энтальпия разложения объекта | 13 | FeCl2*4H2O
A1(C) | Содержание углерода в области 1 | 21 | H2O
A2(C) | Содержание углерода в области 2 | 22 | H2O + NaOH
A1(O) | Содержание кислорода в области 1 | 31 | Добавлен как дополнительный компонент в реакционную смесь
A2(O) | Содержание кислорода в области 2 | 41 | MIL-100(Fe)
A1(Fe) | Содержание железа в области 1 | 42 | Fe2.886O4 + FeOOH
A2(Fe) | Содержание железа в области 2 | 43 | Fe3BTC2×xH2O (со структурой типа CoBTC) + неизвестная фаза