## ТЗ
Признаки | [27 empty] | Результаты
Объект | № объекта | Прекурсор | Растворитель | t, °C | t, ч | pH | HNO3 | CH3COOH | HCl | H2SO4 | t1, °C | ΔH1, Дж/г | t2, °C | ΔH2, Дж/г | Фазовый состав | a(842), Å | D(842), нм | SBET, м2/г | Vпор, см3/г | N, нм | Lk, мкм | A1(C), at % | A2(C), at % | A1(O), at % | A2(O), at % | A1(Fe), at % | A2(Fe), at % | d1, нм | d2, нм | w1, % | w2, %
FeBTC-1 | 1 | 11 | 21 | 150 | 8 | 1.5 | 31 | 0 | 0 | 0 | 115.4 | 540.8 | 420.2 | -20.32 | 41 | 72.76 | 33.4 | 1261 | 0.708 | 350 | 5 | 70.21 | 69.7 | 25.92 | 26.97 | 3.85 | 3.25 | 9.7 | 25.9 | 86.06 | 13.94
FeBTC-2 | 2 | 12 | 22 | 24 | 24 | 6 | 0 | 0 | 0 | 0 | 114.7 | 547.4 | 417.8 | -24.07 | 41 | 73.09 | 37.8 | 1827.4 | 1.001 | [8 empty] | 9.1 | 24 | 90.28 | 9.72
FeBTC-3 | 3 | 12 | 22 | 24 | 24 | 5 | 0 | 0 | 0 | 0 | 113.5 | 550.3 | 415.3 | -19.48 | 41 | 72.48 | 21.3 | 6527.1 | 3.311 | 300 | 10 | 68 | 66.57 | 21.47 | 27.95 | 10.51 | 5.46 | 9.9 | 25.3 | 96.49 | 3.51
FeBTC-4 | 4 | 13 | 22 | 24 | 24 | 5.7 | 0 | 31 | 0 | 0 | 110.8 | 535.8 | 419.7 | -28.2 | 41 | 71.64 | 35.1 | 313.9 | 0.204
FeBTC-5 | 5 | 13 | 22 | 24 | 24 | 9.4 | 0 | 0 | 0 | 0 | 118 | 557.3 | 423.6 | -29.4 | 42
FeBTC-6 | 6 | 13 | 22 | 24 | 24 | 5.7 | 0 | 0 | 0 | 0 | 116.8 | 520.4 | 425.1 | -30.3 | 41 | 72.15 | 19.7 | 881.1 | 0.427
FeBTC-7 | 7 | 13 | 22 | 24 | 24 | 5.3 | 0 | 0 | 31 | 0 | 117.2 | 550.3 | 421.8 | -27.4 | 41 | 72.02 | 17.9 | 537.3 | 0.35
FeBTC-8 | 8 | 12 | 22 | 24 | 24 | 2.5 | 0 | 0 | 0 | 31 | 117.9 | 561.5 | 427.2 | -32.5 | 43
FeBTC-9 | 9 | 12 | 22 | 24 | 24 | 5.5 | 0 | 0 | 0 | 31 | 115.3 | 545.6 | 420.3 | -24.27 | 41 | 71.01 | 24 | 643.9 | 0.444
FeBTC-10 | 10 | 12 | 22 | 120 | 24 | 5 | 0 | 0 | 0 | 0 | 116.1 | 549.7 | 419.6 | -24.26 | 41 | 72.4 | 21.2

## Обозначения
Величины | Пояснение | Код | Обозначение
pH | водородный показатель реакционной среды в момент полного осаждения продукта | 0 | Реагент не добавлялся (для HNO3, CH3COOH, HCl и H2SO4); величину нельзя определить (для a(842) и D(842))
a(842) | параметр элементарной ячейки, рассчитанный по сигналу 842 | от 1 до 10 | № объекта
D(842) | размер области когерентного рассеяния, рассчитанный по сигналу 842 | 11 | Fe(NO3)3*9H2O
t1 | температура выделения гостевых молекул | 12 | FeSO4*7H2O
DH1 | энтальпия выделения гостевых молекул | 13 | FeCl2*4H2O
t2 | Температура разложения объекта | 21 | H2O
DH2 | энтальпия разложения объекта | 22 | H2O + NaOH
Lk | Размер конгломератов | 31 | Добавлен как дополнительный компонент в реакционную смесь
d1 и d2 | диаметр частиц (определено МУРР) | 41 | MIL-100(Fe)
w1 и w2 | доли частиц с диаметрами d1 и d2 соответственно (определено МУРР) | 42 | Fe2.886O4 + FeOOH
|  | 43 | Fe3BTC2×xH2O (со структурой типа CoBTC) + неизвестная фаза